## 工程
工程 | 塔1 | 塔2 | 塔3 | 終了条件
1 | 停止 | 停止 | 停止 | 時間経過_0.4_min
2 | 初回ガス導入 | 停止 | 停止 | 圧力到達_塔1_0.1_MPaA
3 | 停止 | 停止 | 停止 | 時間経過_0.17_min
4 | 停止 | 初回ガス導入 | 停止 | 圧力到達_塔2_0.03_MPaA
5 | 停止 | 停止 | 停止 | 時間経過_0.17_min
6 | 停止 | 停止 | 初回ガス導入 | 圧力到達_塔3_0.03_MPaA
7 | 停止 | 停止 | 停止 | 時間経過_1.2_min
8 | 流通吸着_単独/上流 | 均圧_加圧 | 均圧_減圧 | 時間経過_30_s
9 | バッチ吸着_上流 | バッチ吸着_下流 | 真空脱着 | 圧力到達_塔2_0.1_MPaA
10 | 流通吸着_単独/上流 | 流通吸着_下流 | 真空脱着 | 温度到達_塔1_48
11 | 流通吸着_単独/上流 | 流通吸着_下流 | 真空脱着 | 時間経過_0.11_min
12 | 停止 | 流通吸着_単独/上流 | 停止 | 時間経過_15_s
13 | 均圧_減圧 | 流通吸着_単独/上流 | 均圧_加圧 | 時間経過_30_s
14 | 真空脱着 | バッチ吸着_上流 | バッチ吸着_下流 | 圧力到達_塔3_0.1_MPaA
15 | 真空脱着 | 流通吸着_単独/上流 | 流通吸着_下流 | 温度到達_塔2_47
16 | 停止 | 停止 | 流通吸着_単独/上流 | 時間経過_15_s
17 | 均圧_加圧 | 均圧_減圧 | 流通吸着_単独/上流 | 時間経過_30_s
18 | バッチ吸着_下流 | 真空脱着 | バッチ吸着_上流 | 圧力到達_塔1_0.1_MPaA
19 | 流通吸着_下流 | 真空脱着 | 流通吸着_単独/上流 | 温度到達_塔3_51

## 稼働モード一覧
# | モード
1 | 初回ガス導入
2 | 停止
3 | 流通吸着_単独/上流
4 | バッチ吸着_上流
5 | 均圧_減圧
6 | 真空脱着
7 | 均圧_加圧
8 | バッチ吸着_下流
9 | 流通吸着_下流